## Sheet1
Code | Stad | Adres | Straatnaam | Postcode | Reden Meting | Testdatum | Notitie meting | Jaar van constructie | Type/Leverancier | Leeftijd | Voeg_breedte | Voeg_afstandhouders | Voeg_materiaal | Voeg_conditie | Straatlaag_materiaal | Straatlaag_dikte | Fundering_materiaal | Fundering_dikte | Ondergrond_materiaal | Maaiveldhoogte in m tov NAP | verkanting | kolken | Fysisch proces systeem | 2e fysisch proces systeem | Testdatum | Tijd op de dag | Handmeting eerder gerapporteerd (mm/uur) | Diverdata eerder gerapporteerd (mm/uu) | Verschil infiltratiesnelheid (%) | Handmeting onverzadigd (mm/uur) | Handmeting verzadigd I (mm/uur) | Handmeting verzadigd II (mm/uur) | Divermeting onverzadigd (mm/uur) | Divermeting verzadigd I (mm/uur) | 75.38% | Divermeting verzadigd II (mm/uur) | Divermeting verzadigd III (mm/uur) | Meting onverzadigd (onverzadigde conditie) | Meting verzadigd (meest extreme verzadigingsconditie) | Gefactoriseerde infiltratiesnelheid onverzadigd (onverzadigde condities) | Gefactoriseerde infiltratiesnelheid verzadigd (meest extreme verzadigingscondities) | Bomen | Boom over weg ratio | struiken | bladeren | conditie straatwerk | Losse stenen | Spoorvorming? | Plaatvorming straatlaag | Wijktypologie | Verkeersintensiteit | Parkeerintensiteit | Parkeerwijze | Regulier_onderhoud | Gereinigd als onderdeel proef? | Verbetering infiltratiecapaciteit door reiniging onder onverzadigde condities (+/-%) | Verbetering infiltratiecapaciteit door reiniging onder verzadigde condities (+/-%) | Reinigingsmethode | Tester(s) | Source/climatescan link
H-HGa | Heemskerk | Hoogdorperweg, Heemskerk | Hoogdorperweg | 1965 NB | Minor 2019 | 2019-11-19 |  | 2019-05-19 | Waterpasserende BSS | 0.5 | <3 mm | ja | Gebroken hardsteen 1/3 | goed | Gebroken hardsteen 2/6 | 7 cm | Gebroken hardsteen 8/32 | 30 cm | Zand | 1.5 | tonrond | nee | 2 | - | 2019-11-19 | ochtend |  |  |  | 120 |  |  | 123.281 |  |  |  |  | 123.281 |  |  |  | klein | 5% | weinig | weinig | goed | nee | nee | nee | Volkswijk | laag | laag | vakken | straatvegen | nee |  |  | n.a. | Hogeschool van Amsterdam
H-HGb | Heemskerk | Hoogdorperweg, Heemskerk | Hoogdorperweg | 1965 NB | Minor 2019 | 2019-11-26 |  | 2019-05-19 | Waterpasserende BSS | 0.5 | <3 mm | ja | Gebroken hardsteen 1/3 | goed | Gebroken hardsteen 2/6 | 7 cm | Gebroken hardsteen 8/32 | 30 cm | Zand | 1.5 | tonrond | nee | 2 | - | 2019-11-26 | ochtend |  |  |  | 705 | 480 | 490 | 686.7711 | 517.716 | 75.38% | 543.83 |  | 686.7711 | 0.7538406 |  |  | klein | 5% | weinig | weinig | goed | nee | nee | nee | Volkswijk | laag | laag | vakken | straatvegen | ja | 457.0778 |  | hogedruk lucht (spuitlans) | Hogeschool van Amsterdam