## Sheet1
Code | Stad | Adres | Straatnaam | Postcode | Reden Meting | Testdatum | Notitie meting | Jaar van constructie | Type/Leverancier | Leeftijd | Voeg_breedte | Voeg_afstandhouders | Voeg_materiaal | Voeg_conditie | Straatlaag_materiaal | Straatlaag_dikte | Fundering_materiaal | Fundering_dikte | Ondergrond_materiaal | Maaiveldhoogte in m tov NAP | verkanting | kolken | Fysisch proces systeem | 2e fysisch proces systeem | Testdatum | Tijd op de dag | Handmeting eerder gerapporteerd (mm/uur) | Diverdata eerder gerapporteerd (mm/uu) | Verschil infiltratiesnelheid (%) | Handmeting onverzadigd (mm/uur) | Handmeting verzadigd I (mm/uur) | Handmeting verzadigd II (mm/uur) | Divermeting onverzadigd (mm/uur) | Divermeting verzadigd I (mm/uur) | #DIV/0! | Divermeting verzadigd II (mm/uur) | Divermeting verzadigd III (mm/uur) | Meting onverzadigd (onverzadigde conditie) | Meting verzadigd (meest extreme verzadigingsconditie) | Gefactoriseerde infiltratiesnelheid onverzadigd (onverzadigde condities) | Gefactoriseerde infiltratiesnelheid verzadigd (meest extreme verzadigingscondities) | Bomen | Boom over weg ratio | struiken | bladeren | conditie straatwerk | Losse stenen | Spoorvorming? | Plaatvorming straatlaag | Wijktypologie | Verkeersintensiteit | Parkeerintensiteit | Parkeerwijze | Regulier_onderhoud | Gereinigd als onderdeel proef? | Verbetering infiltratiecapaciteit door reiniging onder onverzadigde condities (+/-%) | Verbetering infiltratiecapaciteit door reiniging onder verzadigde condities (+/-%) | Reinigingsmethode | Tester(s) | Source/climatescan link
H-CS | Huizen | Colijnlaan, Huizen | Colijnlaan | 1272 GK |  | 2019-03-25 |  | 2017 | Waterpasserend (Morssinkhof Uni-Priora Aqua) | 2 | 0 - 8 mm | Ja | Brekerzand 0-2 | slecht | Bestone split 2-6 | 4 - 6 cm | Mengranulaat 4-31,5 | 25 cm | Zand | 7.1 | eenzijdig verkant |  | 2 |  | 2019-03-25 | Afternoon |  | 851.508 | - |  |  |  | 900.558 | 484.8419 |  |  |  | 900.558 | 484.8419 |  |  | groot | 10% | weinig | geen | goed | geen | nee | nee | Naoorlogse woonwijk | gemiddeld | hoog | weg |  | nee |  |  | n.a. | Hogeschool van Amsterdam